## определение длины нагревателя
Определение длины проволочного нагревателя
Таблица А
масса образца, кг | С | tк - tн | Время нагрева, мин. | Pн, вТ | Pуст. (с учетом потерь) | U, В | I, А | R, ом | Удельное электросопротивление, ОМмм2/м | Диаметр проволоки, мм | L,м
27 | 700 | 800 | 300 | 840 | 1260 | 220 | 5.727273 | 38.4127 | 1.11 | 0.5 | 6.791434
1 | 700 | 800 | 30 | 311.1111 | 466.6667 | 220 | 2.121212 | 103.7143 | 1.11 | 0.25 | 4.584218
0.1 | 700 | 800 | 15 | 62.22222 | 93.33333 | 220 | 0.4242424 | 518.5714 | 1.11 | 0.1 | 3.667375
0.17 | 700 | 800 | 30 | 52.88889 | 79.33333 | 220 | 0.3606061 | 610.084 | 1.11 | 0.1 | 4.314558
Удельное электросопротивление проволочных нагревателей
Марка сплава |  | Диаметр проволоки, мм |  | Удельное электросопротивление, Ом мм2/м |  |  |  |  | 1.Определить размеры образца, вес образца. (см. лист 3).
2. Определить размеры рабочего пространства печи (в дм). Определить объем печи в литрах.
Х15Н60, Х15Н60-Н |  | 0,1 - 3,0 |  | 1.11 |  |  |  |  | 3.Определить мощность печи - из расчета 100 Вт на литр объема рабочего пространства.
|  | > 3,0 |  | 1.12
Х23Ю5 |  | Все диаметры |  | 1.39
Х20Н80 - Н |  | 0,1 - 0,5 |  | 1.08 |  |  |  |  | 4. В таблице А определить Pуст., подбирая время нагрузки (см. п. 2).
|  | 0,5 - 3,0 |  | 1.11
|  | > 3,0 |  | 1.13 |  |  |  |  | 5. По таблице 1 определить допустимый ток и задать реальный диаметр проволоки.

## допустимая сила тока
ТАБЛИЦА 1
Допустимая сила тока, проходящего через нагреватель из нихромовой проволоки, соответствующая определенным температурам нагрева проволоки, подвешенной горизонтально в спокойном воздухе нормальной температуры
Диаметр проволоки, мм | Площадь поперечного сечения проволоки, мм2 | Температура нагревателя, ОС
|  | 200 | 400 | 600 | 700 | 800 | 900 | 1000
Максимальная сила тока, А
5 | 19.6 | 52 | 83 | 105 | 124 | 146 | 173 | 206
4 | 12.6 | 37 | 60 | 80 | 93 | 110 | 129 | 151
3 | 7.07 | 22.3 | 37.5 | 54.5 | 64 | 77 | 88 | 102
2.5 | 4.91 | 16.6 | 27.5 | 40 | 46.6 | 57.5 | 66.5 | 73
2 | 3.14 | 11.7 | 19.6 | 28.7 | 33.8 | 39.5 | 47 | 51
1.8 | 2.54 | 10 | 16.9 | 24.9 | 29 | 33.1 | 39 | 43.2
1.6 | 2.01 | 8.6 | 14.4 | 21 | 24.5 | 28 | 32.9 | 36
1.5 | 1.77 | 7.9 | 13.2 | 19.2 | 22.4 | 25.7 | 30 | 33
1.4 | 1.54 | 7.25 | 12 | 17.4 | 20 | 23.3 | 27 | 30
1.3 | 1.33 | 6.6 | 10.9 | 15.6 | 17.8 | 21 | 24.4 | 27
1.2 | 1.13 | 6 | 9.8 | 14 | 15.8 | 18.7 | 21.6 | 24.3
1.1 | 0.95 | 5.4 | 8.7 | 12.4 | 13.9 | 16.5 | 19.1 | 21.5
1 | 0.785 | 4.85 | 7.7 | 10.8 | 12.1 | 14.3 | 16.8 | 19.2
0.9 | 0.636 | 4.25 | 6.7 | 9.35 | 10.45 | 12.3 | 14.5 | 16.5
0.8 | 0.503 | 3.7 | 5.7 | 8.15 | 9.15 | 10.8 | 12.3 | 14
0.75 | 0.442 | 3.4 | 5.3 | 7.55 | 8.4 | 9.95 | 11.25 | 12.85
0.7 | 0.385 | 3.1 | 4.8 | 6.95 | 7.8 | 9.1 | 10.3 | 11.8
0.65 | 0.342 | 2.82 | 4.4 | 6.3 | 7.15 | 8.25 | 9.3 | 10.75
0.6 | 0.283 | 2.52 | 4 | 5.7 | 6.5 | 7.5 | 8.5 | 9.7
0.55 | 0.238 | 2.25 | 3.55 | 5.1 | 5.8 | 6.75 | 7.6 | 8.7
0.5 | 0.196 | 2 | 3.15 | 4.5 | 5.2 | 5.9 | 6.75 | 7.7
0.45 | 0.159 | 1.74 | 2.75 | 3.9 | 4.45 | 5.2 | 5.85 | 6.75
0.4 | 0.126 | 1.5 | 2.34 | 3.3 | 3.85 | 4.4 | 5 | 5.7
0.35 | 0.096 | 1.27 | 1.95 | 2.76 | 3.3 | 3.75 | 4.15 | 4.75
0.3 | 0.085 | 1.05 | 1.63 | 2.27 | 2.7 | 3.05 | 3.4 | 3.85
0.25 | 0.049 | 0.84 | 1.33 | 1.83 | 2.15 | 2.4 | 2.7 | 3.1
0.2 | 0.0314 | 0.65 | 1.03 | 1.4 | 1.65 | 1.82 | 2 | 2.3
0.15 | 0.0177 | 0.46 | 0.74 | 0.99 | 1.15 | 1.28 | 1.4 | 1.62
0.1 | 0.00785 | 0.1 | 0.47 | 0.63 | 0.72 | 0.8 | 0.9 | 1
ПРИМЕЧАНИЯ:
1. если нагреватели находятся внутри нагреваемой жидкости, то нагрузку (допустимую силу тока) можно увеличить в 1,1 - 1,5 раза.
2. при закрытом расположении нагревателей (например, в камерных электропечах) необходимо уменьшить нагрузкив 1,2 - 1,5 раза (меньший коэффициент для более толстой проволоки, больший - для тонкой)

## определение массы детали
Расчет массы детали
Цилиндр
Р = (πd^2/4)*L*ρ
Плотность | диаметр, | высота, | масса,
ρ,Г/см^2 | d, см | L, см | кГ
7.86 | 1 | 10 | 0.0617323
7.86 | 3 | 3 | 0.1666772
7.86 | 10 | 50 | 30.86615
7.86 | 15 | 150 | 208.3465
7.86 | 50 | 5 | 77.16537
7.86 | 50 | 10 | 154.3307
7.86 | 3 | 1 | 0.05555907
7.86 |  |  | 0.00617323
7.86 |  |  | 0.00617323
7.86 |  |  | 0.00617323
7.86 |  |  | 0.00617323
7.86 |  |  | 0.00617323
зубчатое колесо
трапеция (а+в)h/2, полый цилиндр (цилиндрическая труба) V=π*h*(R^2-r^2)
Плотность | Основание | Вершина | Толщина | Число | Масса | пи | Радиус полого цилиндра
г/м^3 | зуба, а | зуба, в | колеса,L | зубьев, N | зубьев, г |  | наружный, R
7.86 | 2 | 1 | 4 | 25 | 1179 | 3.141593 | 12.6
7.86 | 2 | 1 | 4 | 25 | 1179 | 3.141593 | 13.6
7.86 | [5 empty] | 3.141593
7.86 | [5 empty] | 3.141593
7.86 | [5 empty] | 3.141593
7.86 | [5 empty] | 3.141593
7.86 | [5 empty] | 3.141593
7.86 | [5 empty] | 3.141593
7.86 | [5 empty] | 3.141593
7.86 | [5 empty] | 3.141593
7.86 | [5 empty] | 3.141593
7.86 | [5 empty] | 3.141593
Пресс-форма
V=a*b*c
плотность | высота |  | Ширина | Глубина |  | Масса пресс-формы, кГ
Г/см^3 | a,cм |  | b,см | C, см
7.86 | 0.5 |  | 2 | 3 |  | 0.02358
7.86 | 15 |  | 15 | 15 |  | 26.5275
7.86 | 5 |  | 5 | 5 |  | 0.9825
7.86 | 1 |  | 1 | 1 |  | 0.00786
7.86
7.86
7.86
7.86
7.86
7.86
7.86
7.86
7.86
7.86
7.86
пружина
Тор (цилиндрическое кольцо) -V=( π^2*D*d^2)/4
плотность | диаметр |  |  | Число витков |  | Масса пружины, кГ
Г/см^3 | проволоки, d,cм
7.86 | 0.5 |  |  | 25 |  | #REF!
7.86 | 2 |  |  | 26 |  | #REF!
7.86 | 5 |  |  | 50
7.86
7.86
7.86
7.86
7.86
7.86
7.86
7.86
7.86
7.86
7.86