## Лист1
Расчет горения газа (1 м3)
Химсостав газа | Н2S | C02 | O2 | CO | H2 | CH4 | C2H6 | C3H8 | C4H10 | C5H12 | N2 | NO | С2Н4 | SO2 | Н2О | Доля газа
Саратовский | 0 | 0 | 0 | 0 | 0 | 94 | 1.2 | 0.7 | 0.4 | 0.2 | 3.5 |  |  |  | 0 | 1
Мелитопольский | 0 | 0 | 0 | 0 | 0 | 97.9 | 0 |  | 0.1 |  | 2 |  |  |  | 0 | 0
Шебелинский | 0 | 0 | 0 | 0 | 0 | 93.5 | 4 | 1 | 0.5 | 0.5 | 0.5 |  |  |  | 0 | 0
Ставропольский | 0 | 0 | 0 | 0 | 0 | 98 | 0.4 | 0.2 |  |  | 1.4 |  |  |  | 0 | 0
Коксовый газ | 0.4 | 1.88 | 0.61 | 7.21 | 54.72 | 25.27 | 0 |  |  |  | 3.85 |  | 3.04 |  | 3.02 | 0
Доменный газ | 0 | 18.82995 | 0 | 24.8491 | 5.037584 | 3.660913 | 0 |  |  |  | 43.03838 | 0.004450884 |  | 0 | 4.579622 | 0
Конвертерный газ | 0 | 14.59498 | 0 | 84.8874 | 0 | 0 |  |  |  |  | 0.4076396 | 0.08606503 |  | 0.02391671 | 0 | 0
Состав рабочей смеси,% | 0 | 0 | 0 | 0 | 0 | 94 | 1.2 | 0.7 | 0.4 | 0.2 | 3.5 | 0 | 0 | 0 | 0
Состав рабочей смеси, в долях | 0 | 0 | 0 | 0 | 0 | 0.94 | 0.012 | 0.007 | 0.004 | 0.002 | 0.035 | 0 | 0 | 0 | 0 | 1
| Н2S | C02 | O2 | CO | H2 | CH4 | C2H6 | C3H8 | C4H10 | C5H12 | N2 | NO | С2Н4 | SO2 | Н2О
Коэфииициен расхода | 1.1
Тнмпература дымового газа | 1920
Окислитель и продукты горения |  | O2 | Воздух | CO2 | Н2О | SO2 | N2 | Nox | CO | Объем дыма
Количество компонентов | Qxm | 0 | 0 | 0 | 0 | 0 | 0.035 | 0 | 0
Реакции грения | кДж
Н2S+1,5О2=Н2О +SO2 | 0 |  |  | 0 | 0 | 0
СО +0,5 O2= CO2 | 0 | 0 |  | 0 | 0
H2 +0,5O2 = H2O | 0 | 0 |  | 0 | 0 |  |  | 0.08095982
CH4+2O2=CO2 +2H2O | 33652 | 1.88 |  | 0.94 | 1.88 |  |  | -1.454892
C2H6+ 3,5O2=2CO2 +3H2O | 763.2 | 0.042 |  | 0.024 | 0.036 |  |  | 0.03508393
C3H8+5O2=3CO2+3Н2О | 639.1 | 0.035 |  | 0.021 | 0.012 |  |  | 0.009326109
C4H10+6,5 O2=4CO2 +5H2O | 474 | 0.026 |  | 0.016 | 0.02 |  |  | 0.09657178
C5H12+ 8O2=5CO2 +6H2O | 293 | 0.032 |  | 0.01 | 0.012 |  |  | 0.007818434
Итого, м3 | 35821.3 | 2.015 | 10.55476 | 1.011 | 1.96 | 0 | 8.373262 | 0.007818434 |  | 11.35208
Состав дымовых газов |  |  |  | 0.08905857 | 0.1726556 | 0 | 0.7375971 | 0.0006887226 |  | 1
Температура дымового газа | 1990
Температура воздуха | 20
Теплоемкость воздуха | 1.30264
Теплоемкость дымового газа | 1.595615 |  |  | 0.2381426 | 0.2417244 | 0 | 1.115748 |  |  | 1.595615
Калориметрическая температура | 1992.777
| источник 1 | источник 2 | источник 3
Расход топлива м3/час | 14000 | 10000 | 7000
Расход топлива м3/с | 3.888889 | 2.777778 | 1.944444
Расход дымового газа , м3/с | 44.14698 | 31.53356 | 22.07349
NO, мощность выброса г/с | 30.40502 | 21.71787 | 15.20251
SO мощность выброса , г/с

## Лист2
Расчет ПДС
Расход воды в водоеме |  | 2500
Расход воды в стоке |  | 1
ПДК вешества в водоеме |  | 0.3
Фоновая концент вещества |  | 0.2
Рас. от места спуска до расчет | L | 75
Расстояние по прямой | l | 45
Глубина водоема | H | 10
Средняя скорость течения реки |  | 0.8
Коэффициент места выпуска |  | 1
в стрежень |  | 1.5
Коэффициент извилистости | ф | 1.666667
Е |  | 0.04
Величина |  | 0.1529473
Коэффициент смешения | a | 0.569992
Величина | y | 0.002209501
Максимальная концентрация | См | 0.8523752

## Лист3
Расчет скорости седиментации
Вязкость воздуха | 1.8e-05
Плотность воздуха | 1.29
Плотность частиц | 5400
Размер частиц | 0 | 1e-08 | 1e-07 | 1e-06 | 1e-05
Скорость седиментации | 0 | 3.060493e-09 | 3.060493e-07 | 3.060493e-05 | 0.003060493
Логарифм скорости сед | 0 | -8 | -7 | -6 | -5
Расчет размера частиц пыли
Температура расплава | 1523 | 1723 | 1923 | 2123 | 2323 | 2523 | 2723 | 2923 | 3123
Температура ос | 273 | 473 | 673 | 873 | 1073 | 1273 | 1473 | 1673 | 1873
Диаметр реакционной зоны | 3
Диаметр конвертера | 7
Площадь реакционной зоны | 7.065
Площадь пор сеч конвертера | 38.465
Расход газа | 185.8135
Длина газохода | 3
Логарифм давления | -0.9997045 | 0.410592 | 1.527535 | 2.434032 | 3.184438 | 3.815874 | 4.354554 | 4.819518 | 5.224928
Логарифм давления ОС | -56.63022 | -27.97051 | -16.3448 | -10.04588 | -6.095107 | -3.385742 | -1.412118 | 0.08962941 | 1.270662
Парциальное давление при Т | 0.1000681 | 2.573902 | 33.69264 | 271.664 | 1529.108 | 6544.462 | 22623.19 | 65996 | 167852.6
Парциальное давление при То | 2.343043e-57 | 1.070268e-28 | 4.520647e-17 | 8.997538e-11 | 8.033279e-07 | 0.0004113937 | 0.03871523 | 1.229219 | 18.64928
Активность при Т | 0.0008391879 | 0.000788981 | 0.0007468262 | 0.0007107783 | 0.0006794924 | 0.0006520044 | 0.0006276035 | 0.0006057519 | 0.0005860345 | 0 | 300 | 600 | 900 | 1100 | 1400
Активность при То | 0.00198211 | 0.001505839 | 0.001262414 | 0.001108414 | 0.0009997912 | 0.0009178992 | 0.0008533119 | 0.0008006841 | 0.0007567289 | 0.000692287 | 0.02038964 | 0.2933448 | 2.528948 | 14.96143 | 66.49335
Скорость дистиляции | 4.198795e-05 | 0.00101538 | 0.01258127 | 0.09654643 | 0.5195087 | 2.133509 | 7.099179 | 19.98811 | 49.17664
Вязкость газа | 1.8e-05 | 2.720559e-05 | 3.452793e-05 | 4.073739e-05 | 4.620407e-05 | 5.113433e-05 | 5.565567e-05 | 5.985283e-05 | 6.378528e-05 | 0.000692287 | 2.038964e-08 | 2.933448e-07 | 2.528948e-06 | 1.496143e-05 | 6.649335e-05
Коэффициент диффузии | 2.093e-06 | 2.399287e-06 | 2.689823e-06 | 2.957332e-06 | 3.204783e-06 | 3.435539e-06 | 3.65235e-06 | 3.857361e-06 | 4.052252e-06 | 0.000692287 | 0.02038964 | 0.2933448 | 2.528948 | 14.96143 | 66.49335
Концентрация паров | 1.596466e-06 | 3.860677e-05 | 0.0004783652 | 0.003670888 | 0.01975276 | 0.08112027 | 0.269925 | 0.7599878 | 1.869794
Концентрация насыщения То | 4.506389e-08 | 6.690009e-07 | 6.154827e-06 | 3.825724e-05 | 0.0001752001 | 0.0006320354 | 0.001888195 | 0.004849729 | 0.01101757
Время | 0.6210259
размер пыли | 2.016524e-12 | 5.6528e-11 | 7.888037e-10 | 6.671617e-09 | 3.89643e-08 | 1.717264e-07 | 6.079622e-07 | 1.808949e-06 | 4.67771e-06
| 0 | 300 | 600 | 900 | 1100 | 1400 |  |  |  | 51.28205 | 3.666811
Объем газа | 51.42857 |  | 0 | 0 | 0 |  |  |  |  | 21.98 | 2.333123
| 22500 | 1.25
18.75
128.6401